## Лист1
Техническое задание на поставку
Проката стального фасонного полособульбового несимметричного ГОСТ 21937-76 ТТ по ГОСТ Р 52927-2015
№ п/п | Наименование и технические характеристики Товара | Длина изделия, мм | Марка материала | Обозначение стандарта или ТУ | Единица измерения | Количество к закупке | Справочно, кол-во шт.
1 | 2 | 3 | 4 | 5 | 6 | 7 | 8
1 | Прокат стальной фасонный полособульбовый несимметричный №8 ГОСТ 21937-76 ТТ по ГОСТ Р 52927-2015 | L=12000 | РСD 32 | ГОСТ 21937-76 ТТ по ГОСТ Р 52927-2015 | т. | 11.87136 | 216
2 | Прокат стальной фасонный полособульбовый несимметричный №10 ГОСТ 21937-76 ТТ по ГОСТ Р 52927-2015 | L=12000 | РСD 32 | ГОСТ 21937-76 ТТ по ГОСТ Р 52927-2015 | т. | 11.3568 | 140
3 | Прокат стальной фасонный полособульбовый несимметричный №12 ГОСТ 21937-76 ТТ по ГОСТ Р 52927-2015 | L=12000 | РСD 32 | ГОСТ 21937-76 ТТ по ГОСТ Р 52927-2015 | т. | 27.615 | 263
4 | Прокат стальной фасонный полособульбовый несимметричный №14а ГОСТ 21937-76 ТТ по ГОСТ Р 52927-2015 | L=12000 | РСD 32 | ГОСТ 21937-76 ТТ по ГОСТ Р 52927-2015 | т. | 36.3324 | 274
5 | Прокат стальной фасонный полособульбовый несимметричный №14б ГОСТ 21937-76 ТТ по ГОСТ Р 52927-2015 | L=12000 | РСD 32 | ГОСТ 21937-76 ТТ по ГОСТ Р 52927-2015 | т. | 123.67404 | 779
6 | Прокат стальной фасонный полособульбовый несимметричный №16а ГОСТ 21937-76 ТТ по ГОСТ Р 52927-2015 | L=12000 | РСD 32 | ГОСТ 21937-76 ТТ по ГОСТ Р 52927-2015 | т. | 19.26144 | 114
7 | Прокат стальной фасонный полособульбовый несимметричный №16б ГОСТ 21937-76 ТТ по ГОСТ Р 52927-2015 | L=12000 | РСD 32 | ГОСТ 21937-76 ТТ по ГОСТ Р 52927-2015 | т. | 9.96 | 50
8 | Прокат стальной фасонный полособульбовый несимметричный №18а ГОСТ 21937-76 ТТ по ГОСТ Р 52927-2015 | L=12000 | РСD 32 | ГОСТ 21937-76 ТТ по ГОСТ Р 52927-2015 | т. | 4.38732 | 21
9 | Прокат стальной фасонный полособульбовый несимметричный №18б ГОСТ 21937-76 ТТ по ГОСТ Р 52927-2015 | L=12000 | РСD 32 | ГОСТ 21937-76 ТТ по ГОСТ Р 52927-2015 | т. | 1.2144 | 5
10 | Прокат стальной фасонный полособульбовый несимметричный №20а ГОСТ 21937-76 ТТ по ГОСТ Р 52927-2015 | L=12000 | РСD 32 | ГОСТ 21937-76 ТТ по ГОСТ Р 52927-2015 | т. | 13.51524 | 41
Итого: | [5 empty] | #NAME? | 1903
ТРЕБОВАНИЯ К ПОСТАВКЕ ТОВАРА:
1. Качество поставляемой продукции должно соответствовать техническим, функциональным характеристикам в объеме требований ГОСТ 21937-76, ГОСТ Р 52927-2015 и Правил классификации и постройки морских судов, часть XIII «Материалы», РМРС, 2018г.: «1.1.4 Указанные ниже материалы и изделия, подлежащие освидетельствованию Регистром, поставляются со свидетельствами Регистра и должны изготавливаться предприятиями, имеющими Свидетельство о признании изготовителя (СПИ) (см.1.1.1): 1. Прокат из судостроительной стали и стали высокой прочности для сварных конструкций».
2. Товар поставляется с сертификатом (паспортом) качества завода-изготовителя с отметкой ОТК и свидетельством РМРС, или сертификатом качества завода-изготовителя с отметкой о приемке РМРС: - В случае предоставления копии сертификата (паспорта) качества с приемкой ОТК, данный документ должен быть заверен подписью и печатью поставщика; - В случае, если в адрес ООО «ССК Звезда» отгружен весь товар по сертификату (паспорту) качества завода-изготовителя, поставщиком предоставляется оригинал этого сертификата (паспорта) качества; С товаром предоставляются оригиналы свидетельств (сертификатов) РМРС по форме 6.5.31, либо все прямые ссылки на свидетельства РМРС по форме 6.5.30, размещенные на сайте https://rs-class.org (возможно предоставление оригиналов свидетельств РМРС по форме 6.5.30 или копий свидетельств по такой форме с QR-кодом).
3. Поставка осуществляется целыми изделиями. Товар маркируется габаритным размером, маркой материала, номером плавки, номером партии. Допустимый толеранс поставки -0/+10% от общего объема Товара по Спецификации.
4. Допускаются аналоги, не ухудшающие технические характеристики исходных, а именно: - Допускается замена с повышением категории по марке стали. Замена по марке стали, с понижением категории не допускается.
5. Товар должен соответствовать техническим характеристикам, указанным в настоящем Техническом задании
6. Полособульбовый прокат должен подвергаться дробеструйной обработке до чистоты Sa 2½ по ISO 8501-1:2007 и покрываться на межоперационный период грунтом, принятым РС и Заказчиком на отсутствие влияния на качество сварки (схема окраски должна обеспечивать электросварочные работы без предварительной зачистки покрытия). Требования к антикоррозийному покрытию (грунт): по усмотрению поставщика на выбор: 1) MUKI Z 2001, grey; 2) Interplate 5927; 3) Shopprimer ZS 15890. Толщина сухого слоя должна быть 20 мкм. Общая толщина должна быть не менее 20 мкм. Подготовка поверхности перед окраской Р0-А (для степени зачистки Р0: на поверхности не должно быть приставших брызг, в швах не должно быть шлака, кромки должны быть притуплены, раковины, кратеры должны быть открыты для проникновения краски, не должно быть отслоений на поверхности металла. Тип подготовки "А": Масляные и жировые загрязнения должны быть удалены соответствующим реагентом. Вся поверхность должна быть промыта водой высокого давления минимум 350 Бар для удаления солей и других загрязнений. После высыхания вся поверхность должна быть очищена струйным способом до степени минимум Sa 2½ (ISO 8501-1:2007)).
7. Гарантийный срок 12 (двенадцать) месяцев с даты подписания Покупателем товарной накладной (ТОРГ-12).
8. Место поставки Товара: 692801, Приморский край, г. Большой Камень, ул. Степана Лебедева, д.1. Доставка товара силами и за счет поставщика до местонахождения и приемки товара грузополучателя по адресу: 692801, Приморский край, г. Большой Камень, ул. Степана Лебедева, д. 1. Для доставки ж/д транспортом: ж/д станция Большой Камень ДВЖД, код станции 983105. Грузополучатель: ООО «ССК «Звезда», ОКПО 39884009, железнодорожный код грузополучателя 2938.
9. Срок поставки Товара: Не более 90 календарных дней с даты списания авансового платежа с расчетного счета Покупателя от общей стоимости по договору и спецификации к нему.
10. Условия оплаты: Для участников, не относящихся к субъектам малого и среднего предпринимательства: Авансовый платеж в размере 30% от общей цены Договора производится Покупателем в течение 30 календарных дней с даты подписания Договора, на основании выставленного Поставщиком счета на оплату. Не позднее 5 (пяти) рабочих дней со дня получения авансового платежа, Поставщик обязан выставить и предоставить Покупателю «авансовый» счет-фактуру на сумму авансового платежа. Оставшиеся денежные средства в размере 70% от общей цены договора перечисляются Покупателем Поставщику в течение 30 календарных дней с даты исполнения обязательств по поставке полного объема товара по Договору на основании выставленного Поставщиком счета на оплату. Моментом исполнения обязательств Покупателя по оплате является дата списания денежных средств с расчетного счета Покупателя. Для участников, относящихся к субъектам малого и среднего предпринимательства: Авансовый платеж в размере 30% от общей цены Договора производится Покупателем в течение 30 календарных дней с даты подписания Договора, на основании выставленного Поставщиком счета на оплату. Не позднее 5 (пяти) рабочих дней со дня получения авансового платежа, Поставщик обязан выставить и предоставить Покупателю «авансовый» счет-фактуру на сумму авансового платежа. Оставшиеся денежные средства в размере 70% от общей цены Договора перечисляются Покупателем Поставщику в течение 15 рабочих дней с даты исполнения обязательств по поставке полного объема товара по Договору на основании выставленного Поставщиком счета на оплату. Моментом исполнения обязательств Покупателя по оплате является дата списания денежных средств с расчетного счета Покупателя.